## TabA1 Rigips Standard
VERSION GRUNDLAGENDATENBANK UND SOFTWARE |  | GaBi (2013), Umberto NXT Universal Version 7.1
Deklaration allgemeiner Informationen
a | Name und Adresse der (des) Hersteller(s) | Saint-Gobain Rigips Austria GesmbH Unterkainisch 24 8990 Bad Aussee
b | Beschreibung der Anwendung des Bauproduktes | RIGIPS Gipsplatten werden für die Ausführung von nichttragenden Systemen aus Gipsplatten gemäß ÖNORM B 3415 (wie z.B. Gipskartonständerwände, abgehängte Decken, nachträglicher Dachgeschoß-Ausbau, Bauteilverkleidungen) verwendet. RIGIPS Gipsplatten sind Bestandteil von RIGIPS Montagewänden gem. ETA-12/0039, des österreichischen Instituts für Bautechnik. Darüber hinaus finden RIGIPS Gipsplatten in vorgefertigten Bauteile aus Holz- und Fertighausbauten (gemäß ÖNORM B 2310 und ÖNORM B 2320) sowie deren Fertigstellung im Zuge der Errichtung des Gebäudes Anwendung.
| Funktionelle Einheit | 1 m2 einer 25mm dicken Platte (Werte für die Platte anderer Dicken siehe EPD)
| Deklarierte Einheit | -
c | Bezeichnung des Bauproduktes (einschließlich des Produktcodes, sofern vorhanden) | Rigips Feuerschutzplatte RF, Rigips Feuerschutzplatte imprägniert RFI; RIGIPS 1-Mann Trennwandplatte (RF); RIGIPS 1-Mann Allzweckplatte (RFI), RIGIPS 1-Mann Universalplatte (RFI)
| Eine einfache visuelle Darstellung des Produktes, auf das sich die Daten beziehen | siehe EPD
d | Eine Beschreibung der hauptsächlichen Produktkomponenten und/oder des Materials ANMERKUNG Diese Beschreibung ist sowohl dafür gedacht, den Nutzer einer EPD in die Lage zu versetzen, die Zusammensetzung des Produktes im Lieferzustand zu verstehen, als auch dafür, eine sichere und erfolgreiche Einrichtung, Nutzung und Entsorgung des Produktes zu unterstützen. | Die Produkte werden aus Stuckgips (gebrannter Naturgips), Wasser, Karton, Kernleim und Additiven hergestellt.
e | Name des angewendeten Programms und Name und Adresse des Programmbetreibers, sofern relevant mit Logo und Web-Adresse | Bau EPD GmbH, Seidengasse 13/3, 1070 Wien, Österreich http://www.bau-epd.at
f | Das Ausstellungsdatum der Deklaration | 2014-09-30
| Das Ende der Geltungsdauer von fünf Jahren | 2019-09-30
g | Aussagen darüber, welche Stadien des Lebenszyklus nicht betrachtet wurden, wenn die Deklaration nicht auf einer vollständigen Ökobilanz basiert | Alle Lebenszyklusstadien wurden betrachtet, EPD von der Wiege bis zur Bahre
h | Die Aussage, dass EPD von Bauprodukten möglicherweise nicht vergleichbar sind, wenn sie nicht in Übereinstimmung mit dieser Europäischen Norm erstellt werden | EPD der gleichen Produktgruppe aus verschiedenen Programmen sind in der Regel nicht miteinander vergleichbar, insbesondere dann nicht, wenn sie nicht in Übereinstimmung mit EN 15804 erstellt wurden.
i | Für den Fall, dass eine EPD als gemittelte umweltbezogene Qualität einer Reihe von Produkten angegeben wird, muss eine entsprechende Erklärung in der Deklaration enthalten sein. | Die EPD repräsentiert den Durchschnitt der im Jahr 2013 (für die Platten RIGIPS RB, RIGIPS RF, RIGIPS RBI und RIGIPS RFI) sowie der im ersten Halbjahr 2014 (RIGIPS DL, RIGIPS DLI und RIGIPS Riduro) von der Saint-Gobain Rigips Austria GesmbH im Werk in Bad Aussee produzierten Gipsplatten. Die minimale Rohdichte der Platten beträgt 750 kg/m³, die maximale Rohdichte beträgt 990 kg/m³.
| Bereich/Variabilität der Ergebnisse der Wirkungsabschätzung, sofern maßgebend | -
j | Für was/wen die EPD gilt: die Anlage(n), den Hersteller, die Gruppe der Hersteller oder deren Repräsentanten. | Benannte Gipsplatten für die Anlage "Bad Aussee" des Hersteller "Saint-Gobain Rigips Austria GesmbH"
k | Die Deklaration der Inhaltsstoffe des Produktes muss mindestens die Stoffe angeben, die im „Verzeichnis besonders besorgniserregender Stoffe" (Candidate list of Substances of Very High Concern for authorisation) aufgeführt werden, wenn der Gehalt an diesen Stoffen die zugelassenen Grenzwerte übersteigt, ab denen die Stoffe bei der Europäischen Chemikalienagentur (ECHA) registriert werden müssen. ANMERKUNG Wenn ein Sicherheitsdatenblatt vorhanden ist, kann die Quelle angegeben werden, bei der es erhältlich ist. | nicht relevant
l | Informationen dazu, wo erklärende Unterlagen erhältlich sind ANMERKUNG Hinweise für eine sichere und erfolgreiche Einrichtung, Nutzung und Entsorgung des Produktes werden durch den Hersteller bereitgestellt. | http://www.rigips.at/kundenservice/produktdatenblaetter.html
| http//: oder Kontaktadresse für das Datenblatt zur Produktsicherheit | http://www.rigips.at/kundenservice/produktdatenblaetter.html
| http//: oder Kontaktadresse für produktbezogene Substanzen, die unter REACH betrachtet werden | nicht relevant
| Verbundene Szenarien | A4: mittlerer Auslieferungsradius zum Kunden: 235 km; A5: 5 % Materialverlust; Zubehör: Schrauben, Spachtelmasse, Fugenband; C: Deponierung als Entsorgungsszenario Details siehe EPD
| Bild 3 von EN 15804 muss vervollständigt und nachgebildet werden. | siehe EPD
Darstellung gemäß prEN 15942 Anhang A Muster ITM - Tabelle A1

## TabA2 Rigips Standard
VERSION GRUNDLAGENDATENBANK UND SOFTWARE | [10 empty] | GaBi (2013), Umberto NXT Universal Version 7.1
Deklaration der Umweltparameter, abgeleitet aus der LCA | [9 empty] | Ergänzende Parameter
Parameter zur Beschreibung der Umweltauswirkungen
|  |  | GWP Globales Erwärmungs- potenzial | ODP Abbaupotenzial der strato-sphärischen Ozonschicht | AP Versauerungs- potenzial von Boden und Wasser | EP Eutrophierungs- potenzial | POCP Potenzial hinsichtlich der Bildung von troposphä-rischem Ozon | ADPE Potenzial für den abio-tischen Res-sourcenabbau - Elemente für nicht fossile Ressourcen | ADPF Potenzial für den abiotischen Ressourcen- abbau - fossile Brennstoffe | GWP Prozess | GWP Speicher
|  | Einheit | kg CO2 äquiv | kg CFC-11 äquiv | kg SO2 äquiv | kg PO43- äquiv | kg C2H4 äquiv | kg Sb äquiv | MJ Hu äquiv | kg CO2 äquiv | kg CO2 äquiv
Produktstadium | Versorgung mit Rohstoffen | A1 | 0.224 | 1.69e-08 | 0.0039 | 0.00143 | 0.000454 | 8.19e-06 | 11.087 | 0.836 | -0.612
| Transport | A2 | 0.022 | 4.41e-11 | 9.96e-05 | 2.32e-05 | 1.14e-05 | 4.7e-10 | 0.311 | 0.022 | 0
| Herstellung | A3 | 2.772 | 1.11e-09 | 0.00367 | 0.000459 | 0.000566 | 2.93e-07 | 46.579 | 2.774 | -0.002
| Summe (des Produktstadiums) | Gesamt | 3.018 | 1.8e-08 | 0.00767 | 0.00192 | 0.00103 | 8.48e-06 | 57.977 | 3.632 | -0.614
Baustadium | Transport | A4 | 0.286 | 5.51e-10 | 0.00129 | 0.000288 | 0.000144 | 7.92e-09 | 3.982 | 0.286 | 0
| Montageprozess | A5 | 0.492 | 1.5e-08 | 0.00196 | 0.000543 | 0.000212 | 1.11e-05 | 6.59 | 0.492 | 0
Nutzungsstadium | Nutzung | B1 | 0 | 0 | 0 | 0 | 0 | 0 | 0 | 0 | 0
| Instandhaltung | B2 | 0 | 0 | 0 | 0 | 0 | 0 | 0 | 0 | 0
| Reparatur | B3 | 0 | 0 | 0 | 0 | 0 | 0 | 0 | 0 | 0
| Ersatz | B4 | 0 | 0 | 0 | 0 | 0 | 0 | 0 | 0 | 0
| Erneuerung | B5 | 0 | 0 | 0 | 0 | 0 | 0 | 0 | 0 | 0
| Betriebliche Energienutzung | B6 | 0 | 0 | 0 | 0 | 0 | 0 | 0 | 0 | 0
| Betriebliche Wassernutzung | B7 | 0 | 0 | 0 | 0 | 0 | 0 | 0 | 0 | 0
Entsorgungsstadium | Rückbau, Abriss | C1 | 0 | 0 | 0 | 0 | 0 | 0 | 0 | 0 | 0
| Transport | C2 | 0.048 | 9.51e-11 | 0.000214 | 5e-05 | 2.45e-05 | 1.01e-09 | 0.669 | 0.048 | 0
| Abfallverwertung | C3 | 0 | 0 | 0 | 0 | 0 | 0 | 0 | 0 | 0
| Entsorgung | C4 | 0.825 | 4.39e-08 | 0.00149 | 0.000361 | 0.000192 | 1.55e-07 | 4.529 | 0.825 | 0
Vorteile und Belastungen jenseits der Systemgrenzen | Wiederverwendungs-, Rückgewin-nungs-, Wiederaufbereitungspotenzial | D | 0 | 0 | 0 | 0 | 0 | 0 | 0 | 0 | 0
Darstellung gemäß prEN 15942 Anhang A Muster ITM - Tabelle A2

## TabA3 Rigips Standard
VERSION GRUNDLAGENDATENBANK UND SOFTWARE | [7 empty] | GaBi (2013), Umberto NXT Universal Version 7.1
Deklaration der Umweltparameter, abgeleitet aus der LCA
Parameter zur Beschreibung der Ressourcennutzung und Primärenergie
|  | Parameter | PERE Nutzung erneuerbarer Primärenergie ausgenommen erneuerbare Primär- energieressourcen, die als Rohstoffe verwendet werden | PERM Nutzung erneuer- barer Primär- energie- ressourcen, die als Rohstoffe verwendet werden | PERT Gesamtnutzung er- neuerbarer Primär- energieressourcen (Primärenergie und Primärenergieres- sourcen, die als Rohstoffe verwen-det werden) | PENRE Nutzung nicht erneuerbarer Primär- energieressourcen ausgenommen nicht erneuerbare Energie- ressourcen, die als Rohstoffe verwendet werden | PENRM Nutzung nicht erneuerbarer Primärenergie- ressourcen, die als Rohstoffe verwendet werden | PENRT Gesamtnutzung nicht erneuerbarer Primärenergie- ressourcen (Primär- energie und Primär- energieressourcen, die als Rohstoffe verwendet werden)
|  | Einheit | MJ Hu | MJ Hu | MJ Hu | MJ Hu | MJ Hu | MJ Hu
Produktstadium | Versorgung mit Rohstoffen | A1 | 3.561 | 5.174 | 8.735 | 12.2 | 1.995 | 14.195
| Transport | A2 | 0.000413 | 0 | 0.000413 | 0.313 | 0 | 0.313
| Herstellung | A3 | 4.595 | 0 | 4.595 | 47.634 | 0 | 47.634
| Summe (des Produktstadiums) | A1-A3 | 8.156 | 5.174 | 13.33 | 60.147 | 0 | 60.147
Baustadium | Transport | A4 | 0.056 | 0 | 0.056 | 4.115 | 0 | 4.115
| Montageprozess | A5 | 0.759 | 0.259 | 1.018 | 7.125 | 0.105 | 7.23
Nutzungsstadium | Nutzung | B1 | 0 | 0 | 0 | 0 | 0 | 0
| Instandhaltung | B2 | 0 | 0 | 0 | 0 | 0 | 0
| Reparatur | B3 | 0 | 0 | 0 | 0 | 0 | 0
| Ersatz | B4 | 0 | 0 | 0 | 0 | 0 | 0
| Erneuerung | B5 | 0 | 0 | 0 | 0 | 0 | 0
| Betriebliche Energienutzung | B6 | 0 | 0 | 0 | 0 | 0 | 0
| Betriebliche Wassernutzung | B7 | 0 | 0 | 0 | 0 | 0 | 0
Entsorgungsstadium | Rückbau, Abriss | C1 | 0 | 0 | 0 | 0 | 0 | 0
| Transport | C2 | 0.001 | 0 | 0.001 | 0.675 | 0 | 0.675
| Abfallverwertung | C3 | 0 | 0 | 0 | 0 | 0 | 0
| Entsorgung | C4 | 0.064 | 0 | 0.064 | 4.678 | 0 | 4.678
Vorteile und Belastungen jenseits der Systemgrenzen | Wiederverwendungs-, Rückgewin-nungs-, Wiederaufbereitungspotenzial | D | 0 | 0 | 0 | 0 | 0 | 0
Darstellung gemäß prEN 15942 Anhang A Muster ITM - Tabelle A3

## TabA4 Rigips Standard
VERSION GRUNDLAGENDATENBANK UND SOFTWARE | [5 empty] | GaBi (2013), Umberto NXT Universal Version 7.1
Deklaration der Umweltparameter, abgeleitet aus der LCA
Parameter zur Beschreibung der Ressourcennutzung, Sekundarstoffe und –brennstoffe und der Wassernutzung
|  | Parameter | SM Nutzung von Sekundarstoffen | RSF Nutzung erneuer-barer Sekundar-brennstoffe | NRSF Nutzung nicht erneuerbarer Sekundarbrennstoffe | FW Nettonutzung von Frischwasser
|  | Einheit | kg | MJ Hu | MJ Hu | m3
Produktstadium | Versorgung mit Rohstoffen | A1 | 0.428 | 0 | 0 | 0.003
| Transport | A2 | 0 | 0 | 0 | 0
| Herstellung | A3 | 0 | 0 | 0 | 0.0036
| Summe (des Produktstadiums) | A1-A3 | 0 | 0 | 0 | 0.0066
Baustadium | Transport | A4 | 0 | 0 | 0 | 0.0001
| Montageprozess | A5 | 0 | 0 | 0 | 0.0022
Nutzungsstadium | Nutzung | B1 | 0 | 0 | 0 | 0
| Instandhaltung | B2 | 0 | 0 | 0 | 0
| Reparatur | B3 | 0 | 0 | 0 | 0
| Ersatz | B4 | 0 | 0 | 0 | 0
| Erneuerung | B5 | 0 | 0 | 0 | 0
| Betriebliche Energienutzung | B6 | 0 | 0 | 0 | 0
| Betriebliche Wassernutzung | B7 | 0 | 0 | 0 | 0
Entsorgungsstadium | Rückbau, Abriss | C1 | 0 | 0 | 0 | 0
| Transport | C2 | 0 | 0 | 0 | 0
| Abfallverwertung | C3 | 0 | 0 | 0 | 0
| Entsorgung | C4 | 0 | 0 | 0 | 0.000229
Vorteile und Belastungen jenseits der Systemgrenzen | Wiederverwendungs-, Rückgewin-nungs-, Wiederaufbereitungspotenzial | D | 0 | 0 | 0 | 0
Darstellung gemäß prEN 15942 Anhang A Muster ITM - Tabelle A4

## TabA5 Rigips Standard
VERSION GRUNDLAGENDATENBANK UND SOFTWARE |  |  |  |  | GaBi (2013), Umberto NXT Universal Version 7.1
Deklaration der Umweltparameter, abgeleitet aus der LCA
Zusätzliche Umweltangaben, die Abfallkategorien beschreiben
|  | Parameter | HWD Gefährlicher Abfall zur Deponie | NHWD Entsorgter nicht gefährlicher Abfall | RWD Entsorgter radioaktiver Abfall
|  | Einheit | kg | MJ Hu | MJ Hu
Produktstadium | Versorgung mit Rohstoffen | A1 | 0.00242 | 0.1272 | 0.0006
| Transport | A2 | 0 | 1.01e-06 | 8.73e-07
| Herstellung | A3 | 0.00141 | 0.0093 | 0.0004
| Summe (des Produktstadiums) | A1-A3 | 0.00384 | 0.1365 | 0.0011
Baustadium | Transport | A4 | 3.86e-05 | 9.77e-05 | 4.75e-05
| Montageprozess | A5 | 0.000173 | 0.0236 | 9.01e-05
Nutzungsstadium | Nutzung | B1 | 0 | 0 | 0
| Instandhaltung | B2 | 0 | 0 | 0
| Reparatur | B3 | 0 | 0 | 0
| Ersatz | B4 | 0 | 0 | 0
| Erneuerung | B5 | 0 | 0 | 0
| Betriebliche Energienutzung | B6 | 0 | 0 | 0
| Betriebliche Wassernutzung | B7 | 0 | 0 | 0
Entsorgungsstadium | Rückbau, Abriss | C1 | 0 | 0 | 0
| Transport | C2 | 0 | 1.37e-06 | 1.19e-06
| Abfallverwertung | C3 | 0 | 0 | 0
| Entsorgung | C4 | 0 | 0.000107 | 1.68e-06
Vorteile und Belastungen jenseits der Systemgrenzen | Wiederverwendungs-, Rückgewin-nungs-, Wiederaufbereitungspotenzial | D | 0 | 0 | 0
Darstellung gemäß prEN 15942 Anhang A Muster ITM - Tabelle A5

## TabA6 Rigips Standard
VERSION GRUNDLAGENDATENBANK UND SOFTWARE | [6 empty] | GaBi (2013), Umberto NXT Universal Version 7.1
Deklaration der Umweltparameter, abgeleitet aus der LCA
Sonstige Umweltangaben, die Output-Flüsse beschreiben
|  | Parameter | CRU Komponenten für die Wieder-verwendung | MFR Stoffe zum Recycling | MER Stoffe für die Energierück-gewinnung | EEE Exportierte Energie elektrisch | EET Exportierte Energie thermisch
|  | Einheit | kg | kg | kg | MJ | MJ
Produktstadium | Versorgung mit Rohstoffen | A1 | 0 | 0 | 0 | 0 | 0
| Transport | A2 | 0 | 0 | 0 | 0 | 0
| Herstellung | A3 | 0 | 0 | 0 | 0 | 0
| Summe (des Produktstadiums) | A1-A3 | 0 | 0 | 0 | 0 | 0
Baustadium | Transport | A4 | 0 | 0 | 0 | 0 | 0
| Montageprozess | A5 | 0 | 0 | 0 | 0 | 0
Nutzungsstadium | Nutzung | B1 | 0 | 0 | 0 | 0 | 0
| Instandhaltung | B2 | 0 | 0 | 0 | 0 | 0
| Reparatur | B3 | 0 | 0 | 0 | 0 | 0
| Ersatz | B4 | 0 | 0 | 0 | 0 | 0
| Erneuerung | B5 | 0 | 0 | 0 | 0 | 0
| Betriebliche Energienutzung | B6 | 0 | 0 | 0 | 0 | 0
| Betriebliche Wassernutzung | B7 | 0 | 0 | 0 | 0 | 0
Entsorgungsstadium | Rückbau, Abriss | C1 | 0 | 0 | 0 | 0 | 0
| Transport | C2 | 0 | 0 | 0 | 0 | 0
| Abfallverwertung | C3 | 0 | 0 | 0 | 0 | 0
| Entsorgung | C4 | 0 | 20.5 | 0 | 0 | 0
Vorteile und Belastungen jenseits der Systemgrenzen | Wiederverwendungs-, Rückgewin-nungs-, Wiederaufbereitungspotenzial | D | 0 | 0 | 0 | 0 | 0
Darstellung gemäß prEN 15942 Anhang A Muster ITM - Tabelle A6