## TabA1 Heradesign Akustikplatten
| VERSION GRUNDLAGENDATENBANK UND SOFTWARE | Ecoinvent v.2.2 UND Software: GaBi 6
Deklaration allgemeiner Informationen
a | Name und Adresse der (des) Hersteller(s) | Knauf AMF Deckensysteme Ges.m.b.H - Ferndorf 29, 9702 Ferndorf, Österreich
b | Beschreibung der Anwendung des Bauproduktes | Heradesign Platten sind Holzwolleplatten gemäß /EN 13168/ bzw. /EN 13964/, hergestellt aus Holzwolle und mineralischem Bindemittel. Die Produktnamen sind: Heradesign superfine, Heradesign superfine A2 Heradesign fine, Heradesign fine A2 Heradesign macro Heradesign micro Heradesign plano Die in dieser Studie berücksichtigte deklarierte Einheit repräsentiert 1m² durchschnittlicher Heradesign-Platte.Details zur deklarierten Einheit finden sich in Kapitel 3.1.2. Die Durchschnittsbildung erfolgt basierend auf der jährlich produzierten Quadratmetermenge im Werk Ferndorf. Die verbrauchten Jahresmengen an Rohstoffen werden der Produktion von einem Quadratmeter zugerechnet. Dies wird analog für die anfallenden Abfallmengen durchgeführt.
| Funktionelle Einheit | 1 m², Dicke 25 mm, Flächengewicht: 11,52 kg/m²
| Deklarierte Einheit | 1 m²
c | Bezeichnung des Bauproduktes (einschließlich des Produktcodes, sofern vorhanden) | Holzwolleplatten
| Eine einfache visuelle Darstellung des Produktes, auf das sich die Daten beziehen | Siehe EPD
d | Eine Beschreibung der hauptsächlichen Produktkomponenten und/oder des Materials ANMERKUNG Diese Beschreibung ist sowohl dafür gedacht, den Nutzer einer EPD in die Lage zu versetzen, die Zusammensetzung des Produktes im Lieferzustand zu verstehen, als auch dafür, eine sichere und erfolgreiche Einrichtung, Nutzung und Entsorgung des Produktes zu unterstützen. | Grundstoffe und Hilfsstoffe: Fichtenholz, kaustisch gebrannter Magnesit, Magnesiumsulfat, Wasser, Wasserglas, Farbe
e | Name des angewendeten Programms und Name und Adresse des Programmbetreibers, sofern relevant mit Logo und Web-Adresse | Bau EPD GmbH, Seidengasse 13/3, 1070 Wien, Österreich http://www.bau-epd.at
f | Das Ausstellungsdatum der Deklaration
Das Ende der Geltungsdauer von fünf Jahren
g | Aussagen darüber, welche Stadien des Lebenszyklus nicht betrachtet wurden, wenn die Deklaration nicht auf einer vollständigen Ökobilanz basiert | Alle Lebenszyklusstadien wurden betrachtet, EPD von der Wiege bis zur Bahre
h | Die Aussage, dass EPD von Bauprodukten möglicherweise nicht vergleichbar sind, wenn sie nicht in Übereinstimmung mit dieser Europäischen Norm erstellt werden | EPD der gleichen Produktgruppe aus verschiedenen Programmen müssen nicht zwingend vergleichbar sein.
i | Für den Fall, dass eine EPD als gemittelte umweltbezogene Qualität einer Reihe von Produkten angegeben wird, muss eine entsprechende Erklärung in der Deklaration enthalten sein. | Siehe EPD
| Bereich/Variabilität der Ergebnisse der Wirkungsabschätzung, sofern maßgebend | -
j | Für was/wen die EPD gilt: die Anlage(n), den Hersteller, die Gruppe der Hersteller oder deren Repräsentanten. | Produktionsstätte der Firma Knauf in Ferndorf
k | Die Deklaration der Inhaltsstoffe des Produktes muss mindestens die Stoffe angeben, die im „Verzeichnis besonders besorgniserregender Stoffe" (Candidate list of Substances of Very High Concern for authorisation) aufgeführt werden, wenn der Gehalt an diesen Stoffen die zugelassenen Grenzwerte übersteigt, ab denen die Stoffe bei der Europäischen Chemikalienagentur (ECHA) registriert werden müssen. ANMERKUNG Wenn ein Sicherheitsdatenblatt vorhanden ist, kann die Quelle angegeben werden, bei der es erhältlich ist. | nicht relevant
l | Informationen dazu, wo erklärende Unterlagen erhältlich sind ANMERKUNG Hinweise für eine sichere und erfolgreiche Einrichtung, Nutzung und Entsorgung des Produktes werden durch den Hersteller bereitgestellt. | http://www.heradesign.com/heradesign-englisch/
| http//: oder Kontaktadresse für das Datenblatt zur Produktsicherheit | http://www.heradesign.com/heradesign-englisch/
| http//: oder Kontaktadresse für produktbezogene Substanzen, die unter REACH betrachtet werden | nicht relevant
| Verbundene Szenarien | Siehe EPD
| Bild 3 von EN 15804 muss vervollständigt und nachgebildet werden. | Siehe EPD
Darstellung gemäß prEN 15942 Anhang A Muster ITM - Tabelle A1

## TabA2 Heradesign Akustikplatten
VERSION GRUNDLAGENDATENBANK UND SOFTWARE | [10 empty] | Ecoinvent v.2.2 UND Software: GaBi 6
Deklaration der Umweltparameter, abgeleitet aus der LCA | [9 empty] | Ergänzende Parameter
Parameter zur Beschreibung der Umweltauswirkungen
|  | Parameter | GWP Globales Erwärmungs- potenzial | ODP Abbaupotenzial der stratosphärischen Ozonschicht | AP Versauerungs- potenzial von Boden und Wasser | EP Eutrophierungs- potenzial | POCP Potenzial hinsichtlich der Bildung von troposphärischem Ozon | ADPE Potenzial für den abiotischen Ressourcen- abbau - Elemente für nicht fossile Ressourcen | ADPF Potenzial für den abiotischen Ressourcen- abbau - fossile Brennstoffe | GWP Prozess | GWP Speicher
|  | Einheit | kg CO2 äquiv | kg CFC-11 äquiv | kg SO2 äquiv | kg PO43- äquiv | kg C2H4 äquiv | kg Sb äquiv | MJ Hu äquiv | kg CO2 äquiv | kg CO2 äquiv
Produktstadium | Versorgung mit Rohstoffen | A1
| Transport | A2
| Herstellung | A3
| Summe (des Produktstadiums) | Gesamt | 5.49193 | 9.826021e-07 | 0.02174396 | 0.01502888 | 0.004251483 | 5.695425e-06 | 90.03503 | 10.93193 | -5.44
Baustadium | Transport | A4 | 2.148903 | 3.38187e-07 | 0.0103927 | 0.003185468 | 0.001540168 | 4.876562e-06 | 31.10527 | 2.148903 | 0
| Montageprozess | A5 | 0.2636225 | 4.666506e-09 | 0.0003060068 | 0.0002421657 | 5.052435e-05 | 5.596903e-07 | 0.9055974 | 0.2636225 | 0
Nutzungsstadium | Nutzung | B1 | 0 | 0 | 0 | 0 | 0 | 0 | 0 | 0 | 0
| Instandhaltung | B2 | 0 | 0 | 0 | 0 | 0 | 0 | 0 | 0 | 0
| Reparatur | B3 | 0 | 0 | 0 | 0 | 0 | 0 | 0 | 0 | 0
| Ersatz | B4 | 0 | 0 | 0 | 0 | 0 | 0 | 0 | 0 | 0
| Erneuerung | B5 | 0 | 0 | 0 | 0 | 0 | 0 | 0 | 0 | 0
| Betriebliche Energienutzung | B6 | 0 | 0 | 0 | 0 | 0 | 0 | 0 | 0 | 0
| Betriebliche Wassernutzung | B7 | 0 | 0 | 0 | 0 | 0 | 0 | 0 | 0 | 0
Entsorgungsstadium | Rückbau, Abriss | C1 | 0 | 0 | 0 | 0 | 0 | 0 | 0 | 0 | 0
| Transport | C2 | 0.2126749 | 3.347005e-08 | 0.001028556 | 0.0003152628 | 0.000152429 | 4.826288e-07 | 3.078459 | 0.2126749 | 0
| Abfallverwertung | C3 | 0 | 0 | 0 | 0 | 0 | 0 | 0 | 0 | 0
| Entsorgung | C4 | 0.08181356 | 2.451254e-08 | 0.0004868823 | 0.000141231 | 9.909839e-05 | 8.481381e-08 | 2.056279 | 0.08181356 | 0
Vorteile und Belastungen jenseits der Systemgrenzen | Wiederverwendungs-, Rückgewin-nungs-, Wiederaufbereitungspotenzial | D | 0 | 0 | 0 | 0 | 0 | 0 | 0 | 0 | 0
EN 15942 Anhang A Muster ITM - Tabelle A2

## TabA3 Heradesign Akustikplatten
VERSION GRUNDLAGENDATENBANK UND SOFTWARE | [7 empty] | Ecoinvent v.2.2 UND Software: GaBi 6
Deklaration der Umweltparameter, abgeleitet aus der LCA
Parameter zur Beschreibung der Ressourcennutzung und Primärenergie
|  | Parameter | PERE Nutzung erneuerbarer Primärenergie ausgenommen erneuerbare Primär- energieressourcen, die als Rohstoffe verwendet werden | PERM Nutzung erneuer- barer Primär- energie- ressourcen, die als Rohstoffe verwendet werden | PERT Gesamtnutzung er- neuerbarer Primär- energieressourcen (Primärenergie und Primärenergieres- sourcen, die als Rohstoffe verwendet werden) | PENRE Nutzung nicht erneuerbarer Primär- energieressourcen aus- genommen nicht erneuerbare Energie- ressourcen, die als Rohstoffe verwendet werden | PENRM Nutzung nicht erneuerbarer Primärenergie- ressourcen, die als Rohstoffe verwendet werden | PENRT Gesamtnutzung nicht erneuerbarer Primärenergie- ressourcen (Primär- energie und Primär- energieressourcen, die als Rohstoffe verwendet werden)
|  | Einheit | MJ Hu | MJ Hu | MJ Hu | MJ Hu | MJ Hu | MJ Hu
Produktstadium | Versorgung mit Rohstoffen | A1
| Transport | A2
| Herstellung | A3
| Summe (des Produktstadiums) | A1-A3 | 44.02601 | 71.424 | 115.45 | 101.9587 | 0 | 101.9587
Baustadium | Transport | A4 | 0.4377495 | 0 | 0.4377495 | 33.01135 | 0 | 33.01135
| Montageprozess | A5 | 0.06429457 | 0 | 0.06429457 | 1.112086 | 0 | 1.112086
Nutzungsstadium | Nutzung | B1 | 0 | 0 | 0 | 0 | 0 | 0
| Instandhaltung | B2 | 0 | 0 | 0 | 0 | 0 | 0
| Reparatur | B3 | 0 | 0 | 0 | 0 | 0 | 0
| Ersatz | B4 | 0 | 0 | 0 | 0 | 0 | 0
| Erneuerung | B5 | 0 | 0 | 0 | 0 | 0 | 0
| Betriebliche Energienutzung | B6 | 0 | 0 | 0 | 0 | 0 | 0
| Betriebliche Wassernutzung | B7 | 0 | 0 | 0 | 0 | 0 | 0
Entsorgungsstadium | Rückbau, Abriss | C1 | 0 | 0 | 0 | 0 | 0 | 0
| Transport | C2 | 0.04332367 | 0 | 0.04332367 | 3.267103 | 0 | 3.267103
| Abfallverwertung | C3 | 0 | 0 | 0 | 0 | 0 | 0
| Entsorgung | C4 | 0.01769904 | 0 | 0.01769904 | 2.137162 | 0 | 2.137162
Vorteile und Belastungen jenseits der Systemgrenzen | Wiederverwendungs-, Rückgewin-nungs-, Wiederaufbereitungspotenzial | D | 0 | 0 | 0 | 0 | 0 | 0
EN 15942 Anhang A Muster ITM - Tabelle A3

## TabA4 Heradesign Akustikplatten
VERSION GRUNDLAGENDATENBANK UND SOFTWARE | [5 empty] | Ecoinvent v.2.2 UND Software: GaBi 6
Deklaration der Umweltparameter, abgeleitet aus der LCA
Parameter zur Beschreibung der Ressourcennutzung, Sekundarstoffe und –brennstoffe und der Wassernutzung
|  | Parameter | SM Nutzung von Sekundarstoffen | RSF Nutzung erneuerbarer Sekundarbrenn-stoffe | NRSF Nutzung nicht erneuerbarer Sekundarbrenn-stoffe | FW Nettonutzung von Frischwasser
|  | Einheit | kg | MJ Hu | MJ Hu | m3
Produktstadium | Versorgung mit Rohstoffen | A1
| Transport | A2
| Herstellung | A3
| Summe (des Produktstadiums) | A1-A3 |  | 0 | 0 | 0.03141795
Baustadium | Transport | A4 | 0 | 0 | 0 | 0.002456445072
| Montageprozess | A5 | 0 | 0 | 0 | 0.00066770052
Nutzungsstadium | Nutzung | B1 | 0 | 0 | 0 | 0
| Instandhaltung | B2 | 0 | 0 | 0 | 0
| Reparatur | B3 | 0 | 0 | 0 | 0
| Ersatz | B4 | 0 | 0 | 0 | 0
| Erneuerung | B5 | 0 | 0 | 0 | 0
| Betriebliche Energienutzung | B6 | 0 | 0 | 0 | 0
| Betriebliche Wassernutzung | B7 | 0 | 0 | 0 | 0
Entsorgungsstadium | Rückbau, Abriss | C1 | 0 | 0 | 0 | 0
| Transport | C2 | 0 | 0 | 0 | 0.0002431120896
| Abfallverwertung | C3 | 0 | 0 | 0 | 0
| Entsorgung | C4 | 0 | 0 | 0 | 0.000112885056
Vorteile und Belastungen jenseits der Systemgrenzen | Wiederverwendungs-, Rückgewin-nungs-, Wiederaufbereitungspotenzial | D | 0 | 0 | 0 | 0
EN 15942 Anhang A Muster ITM - Tabelle A4

## TabA5 Heradesign Akustikplatten
VERSION GRUNDLAGENDATENBANK UND SOFTWARE |  |  |  |  | Ecoinvent v.2.2 UND Software: GaBi 6
Deklaration der Umweltparameter, abgeleitet aus der LCA
Zusätzliche Umweltangaben, die Abfallkategorien beschreiben
|  | Parameter | HWD Gefährlicher Abfall zur Deponie | NHWD Entsorgter nicht gefährlicher Abfall | RWD Entsorgter radioaktiver Abfall
|  | Einheit | kg | kg | MJ Hu
Produktstadium | Versorgung mit Rohstoffen | A1
| Transport | A2
| Herstellung | A3
| Summe (des Produktstadiums) | A1-A3 | 2.58028e-05 | 2.640026 | 0
Baustadium | Transport | A4 | 0 | 0 | 0
| Montageprozess | A5 | 0 | 0 | 0
Nutzungsstadium | Nutzung | B1 | 0 | 0 | 0
| Instandhaltung | B2 | 0 | 0 | 0
| Reparatur | B3 | 0 | 0 | 0
| Ersatz | B4 | 0 | 0 | 0
| Erneuerung | B5 | 0 | 0 | 0
| Betriebliche Energienutzung | B6 | 0 | 0 | 0
| Betriebliche Wassernutzung | B7 | 0 | 0 | 0
Entsorgungsstadium | Rückbau, Abriss | C1 | 0 | 0 | 0
| Transport | C2 | 0 | 0 | 0
| Abfallverwertung | C3 | 0 | 0 | 0
| Entsorgung | C4 | 0 | 11.52 | 0
Vorteile und Belastungen jenseits der Systemgrenzen | Wiederverwendungs-, Rückgewin-nungs-, Wiederaufbereitungspotenzial | D | 0 | 0 | 0
EN 15942 Anhang A Muster ITM - Tabelle A4

## TabA6 Heradesign Akustikplatten
VERSION GRUNDLAGENDATENBANK UND SOFTWARE | [6 empty] | Ecoinvent v.2.2 UND Software: GaBi 6
Deklaration der Umweltparameter, abgeleitet aus der LCA
Sonstige Umweltangaben, die Output-Flüsse beschreiben
|  | Parameter | CRU Komponenten für die Wieder-verwendung | MFR Stoffe zum Recycling | MER Stoffe für die Energierück-gewinnung | EEE Exportierte Energie elektrisch | EET Exportierte Energie thermisch
|  | Einheit | kg | kg | kg | MJ | MJ
Produktstadium | Versorgung mit Rohstoffen | A1
| Transport | A2
| Herstellung | A3
| Summe (des Produktstadiums) | A1-A3 | 0 | 0 | 0 | 0 | 0
Baustadium | Transport | A4 | 0 | 0 | 0 | 0 | 0
| Montageprozess | A5 | 0 | 0 | 0.12 | 0 | 0
Nutzungsstadium | Nutzung | B1 | 0 | 0 | 0 | 0 | 0
| Instandhaltung | B2 | 0 | 0 | 0 | 0 | 0
| Reparatur | B3 | 0 | 0 | 0 | 0 | 0
| Ersatz | B4 | 0 | 0 | 0 | 0 | 0
| Erneuerung | B5 | 0 | 0 | 0 | 0 | 0
| Betriebliche Energienutzung | B6 | 0 | 0 | 0 | 0 | 0
| Betriebliche Wassernutzung | B7 | 0 | 0 | 0 | 0 | 0
Entsorgungsstadium | Rückbau, Abriss | C1 | 0 | 0 | 0 | 0 | 0
| Transport | C2 | 0 | 0 | 0 | 0 | 0
| Abfallverwertung | C3 | 0 | 0 | 0 | 0 | 0
| Entsorgung | C4 | 0 | 0 | 0 | 0 | 0
Vorteile und Belastungen jenseits der Systemgrenzen | Wiederverwendungs-, Rückgewin-nungs-, Wiederaufbereitungspotenzial | D | 0 | 0 | 0 | 0 | 0
EN 15942 Anhang A Muster ITM - Tabelle A4