## TabA1 SILVER_ecoinvent
| VERSION GRUNDLAGENDATENBANK UND SOFTWARE | ecoinvent 2.2, SimaPro 8.3.0.0
Deklaration allgemeiner Informationen
a | Name und Adresse der (des) Hersteller(s) | isospan Baustoffwerk GmbH, Madling 177, 5591 Ramingstein, Österreich
b | Beschreibung der Anwendung des Bauproduktes | Verwendung als tragende Außenwände
| Funktionelle Einheit | m²
| Deklarierte Einheit | m²
c | Bezeichnung des Bauproduktes (einschließlich des Produktcodes, sofern vorhanden) | ISOSPAN S 30/9 SILVER
| Eine einfache visuelle Darstellung des Produktes, auf das sich die Daten beziehen | siehe EPD
d | Eine Beschreibung der hauptsächlichen Produktkomponenten und/oder des Materials ANMERKUNG Diese Beschreibung ist sowohl dafür gedacht, den Nutzer einer EPD in die Lage zu versetzen, die Zusammensetzung des Produktes im Lieferzustand zu verstehen, als auch dafür, eine sichere und erfolgreiche Einrichtung, Nutzung und Entsorgung des Produktes zu unterstützen. | Das Produkt wird aus Holzspänen, Zement, Wasser und einer EPS-Dämmplatte hergestellt und auf der Baustelle mit Beton verfüllt.
e | Name des angewendeten Programms und Name und Adresse des Programmbetreibers, sofern relevant mit Logo und Web-Adresse | Bau EPD GmbH Seidengasse 13/3 1070 Wien Österreich http://www.bau-epd.at
f | Das Ausstellungsdatum der Deklaration
Das Ende der Geltungsdauer von fünf Jahren
g | Aussagen darüber, welche Stadien des Lebenszyklus nicht betrachtet wurden, wenn die Deklaration nicht auf einer vollständigen Ökobilanz basiert | Es wurden die Phasen A1-C4 betrachtet. Gutschriften und Lasten in Modul D wurden nicht berücksichtigt.
h | Die Aussage, dass EPD von Bauprodukten möglicherweise nicht vergleichbar sind, wenn sie nicht in Übereinstimmung mit dieser Europäischen Norm erstellt werden | siehe EPD
i | Für den Fall, dass eine EPD als gemittelte umweltbezogene Qualität einer Reihe von Produkten angegeben wird, muss eine entsprechende Erklärung in der Deklaration enthalten sein. | nicht zutreffend
| Bereich/Variabilität der Ergebnisse der Wirkungsabschätzung, sofern maßgebend | nicht zutreffend
j | Für was/wen die EPD gilt: die Anlage(n), den Hersteller, die Gruppe der Hersteller oder deren Repräsentanten. | EPD gilt für alle am Standort Ramingstein produzierten Produkte mit integrierter EPS-Dämmplatte
k | Die Deklaration der Inhaltsstoffe des Produktes muss mindestens die Stoffe angeben, die im „Verzeichnis besonders besorgniserregender Stoffe" (Candidate list of Substances of Very High Concern for authorisation) aufgeführt werden, wenn der Gehalt an diesen Stoffen die zugelassenen Grenzwerte übersteigt, ab denen die Stoffe bei der Europäischen Chemikalienagentur (ECHA) registriert werden müssen. ANMERKUNG Wenn ein Sicherheitsdatenblatt vorhanden ist, kann die Quelle angegeben werden, bei der es erhältlich ist. | nicht relevant
l | Informationen dazu, wo erklärende Unterlagen erhältlich sind ANMERKUNG Hinweise für eine sichere und erfolgreiche Einrichtung, Nutzung und Entsorgung des Produktes werden durch den Hersteller bereitgestellt. | siehe EPD
| http//: oder Kontaktadresse für das Datenblatt zur Produktsicherheit | http://www.isospan.eu/de/
| http//: oder Kontaktadresse für produktbezogene Substanzen, die unter REACH betrachtet werden | nicht relevant
| Verbundene Szenarien | siehe EPD
| Bild 3 von EN 15804 muss vervollständigt und nachgebildet werden. | siehe EPD
Darstellung gemäß prEN 15942 Anhang A Muster ITM - Tabelle A1

## TabA2 SILVER_ecoinvent
VERSION GRUNDLAGENDATENBANK UND SOFTWARE | [10 empty] | ecoinvent 2.2, SimaPro 8.3.0.0
Deklaration der Umweltparameter, abgeleitet aus der LCA | [9 empty] | Ergänzende Parameter
Parameter zur Beschreibung der Umweltauswirkungen
|  | Parameter | GWP Globales Erwärmungs- potenzial | ODP Abbaupoten-zial der strato-sphärischen Ozonschicht | AP Versauerungs- potenzial von Boden und Wasser | EP Eutrophierungs- potenzial | POCP Potenzial hinsichtlich der Bildung von troposphärischem Ozon | ADPE Potenzial für den abioti-schen Ressourcen- abbau - Elemente für nicht fossile Ressourcen | ADPF Potenzial für den abiotischen Ressourcen- abbau - fossile Brennstoffe | GWP Prozess | GWP Speicher
|  | Einheit | kg CO2 äquiv | kg CFC-11 äquiv | kg SO2 äquiv | kg PO43- äquiv | kg C2H4 äquiv | kg Sb äquiv | MJ Hu äquiv | kg CO2 äquiv | kg CO2 äquiv
Produktstadium | Versorgung mit Rohstoffen | A1
| Transport | A2
| Herstellung | A3
| Summe (des Produktstadiums) | Gesamt | -36.4008 | 9.4176e-07 | 0.055871 | 0.029401 | 0.018605 | 9.9938e-06 | 255.1335 | 29.7653 | -66.1661
Baustadium | Transport | A4 | 1.6818 | 2.662e-07 | 0.0064493 | 0.0017195 | 0.00088639 | 4.6404e-06 | 24.6663 | 1.6826 | 0
| Montageprozess | A5 | 22.7198 | 6.4728e-07 | 0.04425 | 0.027816 | 0.0069865 | 1.2874e-05 | 135.4084 | 22.7262 | 0
Nutzungsstadium | Nutzung | B1 | 0 | 0 | 0 | 0 | 0 | 0 | 0 | 0 | 0
| Instandhaltung | B2 | 0 | 0 | 0 | 0 | 0 | 0 | 0 | 0 | 0
| Reparatur | B3 | 0 | 0 | 0 | 0 | 0 | 0 | 0 | 0 | 0
| Ersatz | B4 | 0 | 0 | 0 | 0 | 0 | 0 | 0 | 0 | 0
| Erneuerung | B5 | 0 | 0 | 0 | 0 | 0 | 0 | 0 | 0 | 0
| Betriebliche Energienutzung | B6 | 0 | 0 | 0 | 0 | 0 | 0 | 0 | 0 | 0
| Betriebliche Wassernutzung | B7 | 0 | 0 | 0 | 0 | 0 | 0 | 0 | 0 | 0
Entsorgungsstadium | Rückbau, Abriss | C1 | 1.1962 | 1.4907e-07 | 0.00919 | 0.0021441 | 0.0010872 | 1.8953e-07 | 16.4398 | 1.1964 | 0
| Transport | C2 | 2.4701 | 3.9097e-07 | 0.0094721 | 0.0025254 | 0.0013019 | 6.8153e-06 | 36.2276 | 2.4712 | 0
| Abfallverwertung | C3 | 0 | 0 | 0 | 0 | 0 | 0 | 0 | 0 | 0
| Entsorgung | C4 | 48.3078 | 6.3622e-07 | 0.012615 | 0.0030905 | 0.0022772 | 2.2839e-06 | 52.796 | 2.1239 | 46.1839
Vorteile und Belastungen jenseits der Systemgrenzen | Wiederverwendungs-, Rückgewin-nungs-, Wiederaufbereitungspotenzial | D
Darstellung gemäß prEN 15942 Anhang A Muster ITM - Tabelle A2

## TabA3 SILVER_ecoinvent
VERSION GRUNDLAGENDATENBANK UND SOFTWARE | [7 empty] | ecoinvent 2.2, SimaPro 8.3.0.0
Deklaration der Umweltparameter, abgeleitet aus der LCA
Parameter zur Beschreibung der Ressourcennutzung und Primärenergie
|  | Parameter | PERE Nutzung erneuerbarer Primärenergie ausgenommen erneuerbare Primär- energieressourcen, die als Rohstoffe verwendet werden | PERM Nutzung erneuer- barer Primär- energie- ressourcen, die als Rohstoffe verwendet werden | PERT Gesamtnutzung er- neuerbarer Primär- energieressourcen (Primärenergie und Primärenergieres- sourcen, die als Rohstoffe verwendet werden) | PENRE Nutzung nicht erneuerbarer Primär- energieressourcen ausgenommen nicht erneuerbare Energie- ressourcen, die als Rohstoffe verwendet werden | PENRM Nutzung nicht erneuerbarer Primärenergie- ressourcen, die als Rohstoffe verwendet werden | PENRT Gesamtnutzung nicht erneuerbarer Primärenergie- ressourcen (Primär- energie und Primär- energieressourcen, die als Rohstoffe verwendet werden)
|  | Einheit | MJ Hu | MJ Hu | MJ Hu | MJ Hu | MJ Hu | MJ Hu
Produktstadium | Versorgung mit Rohstoffen | A1
| Transport | A2
| Herstellung | A3
| Summe (des Produktstadiums) | A1-A3 | 20.6192 | 629.36 | 649.9792 | 153.0914 | 153.5034 | 306.5947
Baustadium | Transport | A4 | 0.35111 | 0 | 0.35111 | 26.0914 | 0 | 26.0914
| Montageprozess | A5 | 9.0767 | 0 | 9.0767 | 185.0966 | 0 | 185.0966
Nutzungsstadium | Nutzung | B1 | 0 | 0 | 0 | 0 | 0 | 0
| Instandhaltung | B2 | 0 | 0 | 0 | 0 | 0 | 0
| Reparatur | B3 | 0 | 0 | 0 | 0 | 0 | 0
| Ersatz | B4 | 0 | 0 | 0 | 0 | 0 | 0
| Erneuerung | B5 | 0 | 0 | 0 | 0 | 0 | 0
| Betriebliche Energienutzung | B6 | 0 | 0 | 0 | 0 | 0 | 0
| Betriebliche Wassernutzung | B7 | 0 | 0 | 0 | 0 | 0 | 0
Entsorgungsstadium | Rückbau, Abriss | C1 | 0.066458 | 0 | 0.066458 | 16.9344 | 0 | 16.9344
| Transport | C2 | 0.51568 | 0 | 0.51568 | 38.3206 | 0 | 38.3206
| Abfallverwertung | C3 | 0 | 0 | 0 | 0 | 0 | 0
| Entsorgung | C4 | 0.42642 | 0 | 0.42642 | 55.4817 | 0 | 55.4817
Vorteile und Belastungen jenseits der Systemgrenzen | Wiederverwendungs-, Rückgewin-nungs-, Wiederaufbereitungspotenzial | D
Darstellung gemäß prEN 15942 Anhang A Muster ITM - Tabelle A3

## TabA4 SILVER_ecoinvent
VERSION GRUNDLAGENDATENBANK UND SOFTWARE | [5 empty] | ecoinvent 2.2, SimaPro 8.3.0.0
Deklaration der Umweltparameter, abgeleitet aus der LCA
Parameter zur Beschreibung der Ressourcennutzung, Sekundarstoffe und –brennstoffe und der Wassernutzung
|  | Parameter | SM Nutzung von Sekundar-stoffen | RSF Nutzung erneuerbarer Sekundarbrennstoffe | NRSF Nutzung nicht erneuerbarer Sekundarbrennstoffe | FW Nettonutzung von Frischwasser
|  | Einheit | kg | MJ Hu | MJ Hu | m3
Produktstadium | Versorgung mit Rohstoffen | A1
| Transport | A2
| Herstellung | A3
| Summe (des Produktstadiums) | A1-A3 | 0 | 0 | 0 | 0.11473
Baustadium | Transport | A4 | 0 | 0 | 0 | 0.00095603
| Montageprozess | A5 | 0 | 0 | 0 | 0.044241
Nutzungsstadium | Nutzung | B1 | 0 | 0 | 0 | 0
| Instandhaltung | B2 | 0 | 0 | 0 | 0
| Reparatur | B3 | 0 | 0 | 0 | 0
| Ersatz | B4 | 0 | 0 | 0 | 0
| Erneuerung | B5 | 0 | 0 | 0 | 0
| Betriebliche Energienutzung | B6 | 0 | 0 | 0 | 0
| Betriebliche Wassernutzung | B7 | 0 | 0 | 0 | 0
Entsorgungsstadium | Rückbau, Abriss | C1 | 0 | 0 | 0 | 0.00033797
| Transport | C2 | 0 | 0 | 0 | 0.0014041
| Abfallverwertung | C3 | 0 | 0 | 0 | 0
| Entsorgung | C4 | 0 | 0 | 0 | 0.0056372
Vorteile und Belastungen jenseits der Systemgrenzen | Wiederverwendungs-, Rückgewin-nungs-, Wiederaufbereitungspotenzial | D
Darstellung gemäß prEN 15942 Anhang A Muster ITM - Tabelle A4

## TabA5 SILVER_ecoinvent
VERSION GRUNDLAGENDATENBANK UND SOFTWARE |  |  | ecoinvent 2.2, SimaPro 8.3.0.0
Deklaration der Umweltparameter, abgeleitet aus der LCA
Zusätzliche Umweltangaben, die Abfallkategorien beschreiben
|  | Parameter | HWD Gefährlicher Abfall zur Deponie | NHWD Entsorgter nicht gefährlicher Abfall | RWD Entsorgter radioaktiver Abfall
|  | Einheit | kg | MJ Hu | MJ Hu
Produktstadium | Versorgung mit Rohstoffen | A1
| Transport | A2
| Herstellung | A3
| Summe (des Produktstadiums) | A1-A3 | 0.00018436 | 0.64088 | 0.00042237
Baustadium | Transport | A4 | 2.6167e-05 | 0.16416 | 3.8738e-05
| Montageprozess | A5 | 0.00020311 | 2.5975 | 0.00055664
Nutzungsstadium | Nutzung | B1 | 0 | 0 | 0
| Instandhaltung | B2 | 0 | 0 | 0
| Reparatur | B3 | 0 | 0 | 0
| Ersatz | B4 | 0 | 0 | 0
| Erneuerung | B5 | 0 | 0 | 0
| Betriebliche Energienutzung | B6 | 0 | 0 | 0
| Betriebliche Wassernutzung | B7 | 0 | 0 | 0
Entsorgungsstadium | Rückbau, Abriss | C1 | 8.6944e-06 | 0.011145 | 8.6981e-06
| Transport | C2 | 3.8432e-05 | 0.24111 | 5.6895e-05
| Abfallverwertung | C3 | 0 | 0 | 0
| Entsorgung | C4 | 2.1742e-05 | 298.8272 | 4.7251e-05
Vorteile und Belastungen jenseits der Systemgrenzen | Wiederverwendungs-, Rückgewin-nungs-, Wiederaufbereitungspotenzial | D
Darstellung gemäß prEN 15942 Anhang A Muster ITM - Tabelle A5

## TabA6 SILVER_ecoinvent
VERSION GRUNDLAGENDATENBANK UND SOFTWARE |  |  | ecoinvent 2.2, SimaPro 8.3.0.0
Deklaration der Umweltparameter, abgeleitet aus der LCA
Sonstige Umweltangaben, die Output-Flüsse beschreiben
|  | Parameter | CRU Komponenten für die Wieder-verwendung | MFR Stoffe zum Recycling | MER Stoffe für die Energierück-gewinnung | EEE Exportierte Energie elektrisch | EET Exportierte Energie thermisch
|  | Einheit | kg | kg | kg | MJ | MJ
Produktstadium | Versorgung mit Rohstoffen | A1
| Transport | A2
| Herstellung | A3
| Summe (des Produktstadiums) | A1-A3 | 0 | 0 | 0 | 0 | 0
Baustadium | Transport | A4 | 0 | 0 | 0 | 0 | 0
| Montageprozess | A5 | 0 | 0 | 0 | 0 | 0
Nutzungsstadium | Nutzung | B1 | 0 | 0 | 0 | 0 | 0
| Instandhaltung | B2 | 0 | 0 | 0 | 0 | 0
| Reparatur | B3 | 0 | 0 | 0 | 0 | 0
| Ersatz | B4 | 0 | 0 | 0 | 0 | 0
| Erneuerung | B5 | 0 | 0 | 0 | 0 | 0
| Betriebliche Energienutzung | B6 | 0 | 0 | 0 | 0 | 0
| Betriebliche Wassernutzung | B7 | 0 | 0 | 0 | 0 | 0
Entsorgungsstadium | Rückbau, Abriss | C1 | 0 | 0 | 0 | 0 | 0
| Transport | C2 | 0 | 0 | 0 | 0 | 0
| Abfallverwertung | C3 | 0 | 0 | 0 | 0 | 0
| Entsorgung | C4 | 0 | 0 | 0 | 0 | 0
Vorteile und Belastungen jenseits der Systemgrenzen | Wiederverwendungs-, Rückgewin-nungs-, Wiederaufbereitungspotenzial | D
Darstellung gemäß prEN 15942 Anhang A Muster ITM - Tabelle A6